## Sheet1
B
H
x | y | t |  | Stahlhohlprofile EN 10219 rechteckig
| Größe | Wand- dicke | Längen- bezogene Masse | Quer- schnitts- fläche | Flächen- moment 2. Grades |  | Trägheits- radius |  | Elastisches Wiederstands- moment |  | Plastisches Wiederstands- moment |  | Torsions- trägheits- konstante | Konstante des Torsions- moduls | Mantel- fläche je m Länge
| HxB | T | M | A | Ix | Iy | ix | iy | Welx | Wely | Wplx | Wply | It | Ct | As
| mm | mm | kg/m | cm2 | cm4 | cm4 | cm | cm | cm3 | cm3 | cm3 | cm3 | cm4 | cm3 | m2/m
| 40 x 20 | • 3,0 | 2.36 | 3.01 | 5.21 | 1.68 | 1.32 | 0.75 | 2.6 | 1.68 | 3.5 | 2.12 | 4.57 | 3 | 0.11
| 40 x 25 | • 3,0 | 2.6 | 3.31 | 6.24 | 2.94 | 1.37 | 0.94 | 3.12 | 2.35 | 4.06 | 2.9 | 7 | 4.01 | 0.12
| 40 x 27 | 3 | 2.69 | 3.43 | 6.65 | 3.55 | 1.39 | 1.02 | 3.32 | 2.63 | 4.28 | 3.24 | 8.06 | 4.42 | 0.124
| 40 x 30 | • 3,0 | 2.83 | 3.61 | 7.27 | 4.6 | 1.42 | 1.13 | 3.63 | 3.07 | 4.61 | 3.77 | 9.72 | 5.03 | 0.13
| 45 x 25 | 3 | 2.83 | 3.61 | 8.48 | 3.3 | 1.53 | 0.96 | 3.77 | 2.64 | 4.92 | 3.23 | 8.311 | 4.6 | 0.13
| 45 x 30 | 3 | 3.07 | 3.91 | 9.8 | 5.15 | 1.58 | 1.15 | 4.36 | 3.43 | 5.55 | 4.17 | 11.6 | 5.76 | 0.14
| 45 x 35 | 3 | 3.3 | 4.21 | 11.1 | 7.49 | 1.63 | 1.33 | 4.95 | 4.28 | 6.18 | 5.19 | 15.2 | 6.93 | 0.15
|  | 4 | 4.2 | 5.35 | 13.2 | 8.86 | 1.57 | 1.29 | 5.88 | 5.06 | 7.58 | 6.35 | 18.7 | 8.29 | 0.146
| 50 x 20 | • 3,0 | 2.83 | 3.61 | 9.51 | 2.12 | 1.62 | 0.77 | 3.81 | 2.12 | 5.16 | 2.63 | 6.2 | 3.88 | 0.13
| 50 x 25 | • 2,0 | 2.15 | 2.74 | 8.38 | 2.81 | 1.75 | 1.01 | 3.35 | 2.25 | 4.26 | 2.62 | 7.06 | 3.92 | 0.143
|  | • 2,5 | 2.62 | 3.34 | 9.89 | 3.28 | 1.72 | 0.99 | 3.95 | 2.62 | 5.11 | 3.12 | 8.43 | 4.6 | 0.141
|  | • 3,0 | 3.07 | 3.91 | 11.2 | 3.67 | 1.69 | 0.97 | 4.47 | 2.93 | 5.86 | 3.56 | 9.64 | 5.18 | 0.14
| 50 x 30 | • 2,0 | 2.31 | 2.94 | 9.54 | 4.29 | 1.8 | 1.21 | 3.81 | 2.86 | 4.74 | 3.33 | 9.77 | 4.84 | 0.153
|  | • 2,5 | 2.82 | 3.59 | 11.3 | 5.05 | 1.77 | 1.19 | 4.52 | 3.37 | 5.7 | 3.98 | 11.7 | 5.72 | 0.151
|  | • 3,0 | 3.3 | 4.21 | 12.8 | 5.7 | 1.75 | 1.16 | 5.13 | 3.8 | 6.57 | 4.58 | 13.5 | 6.49 | 0.15
|  | • 4,0 | 4.2 | 5.35 | 15.3 | 6.69 | 1.69 | 1.12 | 6.1 | 4.46 | 8.05 | 5.58 | 16.5 | 7.71 | 0.146
| 50 x 35 | 3 | 3.54 | 4.51 | 14.5 | 8.26 | 1.79 | 1.35 | 5.8 | 4.72 | 7.27 | 5.67 | 17.8 | 7.8 | 0.16
| 50 x 40 | • 3,0 | 3.77 | 4.81 | 16.1 | 11.4 | 1.83 | 1.54 | 6.46 | 5.69 | 7.98 | 6.83 | 22.3 | 9.12 | 0.17
|  | • 4,0 | 4.83 | 6.15 | 19.5 | 13.7 | 1.78 | 1.49 | 7.8 | 6.84 | 9.89 | 8.45 | 27.8 | 11.1 | 0.166
| 60 x 20 | 3 | 3.3 | 4.21 | 15.6 | 2.56 | 1.93 | 0.78 | 5.21 | 2.56 | 7.11 | 3.14 | 7.87 | 4.75 | 0.15
| 60 x 25 | 3 | 3.54 | 4.51 | 18.1 | 4.4 | 2 | 0.99 | 6.02 | 3.52 | 7.97 | 4.22 | 12.3 | 6.35 | 0.16
| 60 x 30 | • 3,0 | 3.77 | 4.81 | 20.5 | 6.8 | 2.06 | 1.19 | 6.83 | 4.53 | 8.82 | 5.39 | 17.5 | 7.95 | 0.17
| 60 x 40 | • 2,5 | 3.6 | 4.59 | 22.1 | 11.7 | 2.19 | 1.6 | 7.36 | 5.87 | 9.06 | 6.84 | 25.1 | 9.72 | 0.191
|  | • 3,0 | 4.25 | 5.41 | 25.4 | 13.4 | 2.17 | 1.58 | 8.46 | 6.72 | 10.5 | 7.94 | 29.3 | 11.2 | 0.19
|  | • 4,0 | 5.45 | 6.95 | 31 | 16.3 | 2.11 | 1.53 | 10.3 | 8.14 | 13.2 | 9.89 | 36.7 | 13.7 | 0.186
|  | • 5,0 | 6.56 | 8.36 | 35.3 | 18.4 | 2.06 | 1.48 | 11.8 | 9.21 | 15.4 | 11.5 | 42.8 | 15.6 | 0.183
|  | 6 | 7.56 | 9.36 | 38.5 | 19.9 | 2 | 1.44 | 12.8 | 9.97 | 17.2 | 12.8 | 47.8 | 17.1 | 0.179
| 60 x 50 | • 3,0 | 4.72 | 6.01 | 30.3 | 22.8 | 2.24 | 1.95 | 10.1 | 9.11 | 12.2 | 10.8 | 42.6 | 14.4 | 0.21
|  | • 4,0 | 6.08 | 7.75 | 37.3 | 28 | 2.19 | 1.9 | 12.4 | 11.2 | 15.4 | 13.6 | 53.9 | 17.8 | 0.206
|  | • 5,0 | 7.34 | 9.36 | 42.9 | 32.1 | 2.14 | 1.85 | 14.3 | 12.8 | 18.1 | 16 | 63.7 | 20.6 | 0.203
| 70 x 30 | 3 | 4.25 | 5.41 | 30.6 | 7.9 | 2.38 | 1.21 | 8.74 | 5.26 | 11.4 | 6.2 | 21.5 | 9.41 | 0.19
|  | 4 | 5.45 | 6.95 | 37.2 | 9.42 | 2.31 | 1.16 | 10.6 | 6.28 | 14.2 | 7.66 | 26.5 | 11.3 | 0.186
| 70 x 40 | • 3,0 | 4.72 | 6.01 | 37.3 | 15.5 | 2.49 | 1.61 | 10.7 | 7.75 | 13.4 | 9.05 | 36.5 | 13.2 | 0.21
|  | • 4,0 | 6.08 | 7.75 | 46 | 18.9 | 2.44 | 1.56 | 13.1 | 9.44 | 16.8 | 11.3 | 45.8 | 16.2 | 0.206
|  | • 5,0 | 7.34 | 9.36 | 52.9 | 21.5 | 2.38 | 1.52 | 15.1 | 10.8 | 19.8 | 13.3 | 53.8 | 18.7 | 0.203
| 70 x 50 | • 3,0 | 5.19 | 6.61 | 44.1 | 26.1 | 2.53 | 1.99 | 12.6 | 10.4 | 15.4 | 12.2 | 53.6 | 17.1 | 0.23
|  | • 4,0 | 6.71 | 8.55 | 54.7 | 32.2 | 2.53 | 1.94 | 15.6 | 12.9 | 19.5 | 15.4 | 68.1 | 21.2 | 0.226
|  | • 5,0 | 8.13 | 10.4 | 63.5 | 37.2 | 2.48 | 1.9 | 18.1 | 14.9 | 23.1 | 18.2 | 80.8 | 24.6 | 0.223
|  | 6 | 9.45 | 12 | 70.5 | 41.1 | 2.42 | 1.85 | 20.1 | 16.5 | 26.2 | 20.6 | 91.7 | 27.5 | 0.219
Hinweis: Die mit „•“ gekennzeichneten Abmessungen sind gängig und sollten bevorzugt verwendet werden. Für alle übrigen Abmessungen ersuchen wir um Rücksprache bezüglich Mindestbestellmenge und Lieferzeit. Nicht angeführte Abmessungen und Sonderabmessungen auf Anfrage.
2.2/3

## Sheet2
B
H
Stahlhohlprofile EN 10219 rechteckig | x | y | t
Größe | Wand- dicke | Längen- bezogene Masse | Quer- schnitts- fläche | Flächen- moment 2. Grades |  | Trägheits- radius |  | Elastisches Wiederstands- moment |  | Plastisches Wiederstands- moment |  | Torsions- trägheits- konstante | Konstante des Torsions- moduls | Mantel- fläche je m Länge
HxB | T | M | A | Ix | Iy | ix | iy | Welx | Wely | Wplx | Wply | It | Ct | As
mm | mm | kg/m | cm2 | cm4 | cm4 | cm | cm | cm3 | cm3 | cm3 | cm3 | cm4 | cm3 | m2/m
80 x 30 | • 3,0 |  | 4.72 | 6.01 | 43.4 | 8.99 | 2.69 | 1.22 | 10.8 | 6 | 14.2 | 7.01 | 25.6 | 10.9 | 0.21
| • 4,0 |  | 6.08 | 7.75 | 53.2 | 10.8 | 2.62 | 1.18 | 13.3 | 7.19 | 17.9 | 8.7 | 31.7 | 13.1 | 0.206
80 x 40 | • 3,0 |  | 5.19 | 6.61 | 52.3 | 17.6 | 2.81 | 1.63 | 13.1 | 8.78 | 16.5 | 10.2 | 43.9 | 15.3 | 0.23
| • 4,0 |  | 6.71 | 8.55 | 64.8 | 21.5 | 2.75 | 1.59 | 16.2 | 10.7 | 20.9 | 12.8 | 55.2 | 18.8 | 0.226
| • 5,0 |  | 8.13 | 10.4 | 75.1 | 24.6 | 2.69 | 1.54 | 18.8 | 12.3 | 24.7 | 15 | 65 | 21.7 | 0.223
80 x 45 |  | 3 | 5.42 | 6.91 | 56.7 | 23.1 | 2.86 | 1.83 | 14.2 | 10.2 | 17.7 | 11.9 | 54.1 | 17.5 | 0.24
|  | 4 | 7.02 | 8.95 | 70.6 | 28.4 | 2.81 | 1.78 | 17.6 | 12.6 | 22.4 | 15 | 68.6 | 21.7 | 0.236
80 x 50 | • 3,0 |  | 5.66 | 7.21 | 61.1 | 29.4 | 2.91 | 2.02 | 15.3 | 11.8 | 18.8 | 13.6 | 65 | 19.7 | 0.25
| • 4,0 |  | 7.34 | 9.35 | 76.4 | 36.5 | 2.86 | 1.98 | 19.1 | 14.6 | 24 | 17.2 | 82.7 | 24.6 | 0.246
| • 5,0 |  | 8.91 | 11.4 | 89.2 | 42.3 | 2.8 | 1.93 | 22.3 | 16.9 | 28.5 | 20.5 | 98.4 | 28.7 | 0.243
|  | 6 | 10.4 | 13.2 | 100 | 47 | 2.75 | 1.88 | 24.9 | 18.8 | 32.5 | 23.2 | 112 | 32.1 | 0.239
80 x 60 | • 3,0 |  | 6.13 | 7.81 | 70 | 44.9 | 3 | 2.4 | 17.5 | 15 | 21.2 | 17.4 | 88.3 | 24.1 | 0.27
| • 4,0 |  | 7.97 | 10.1 | 87.9 | 56.1 | 2.94 | 2.35 | 22 | 18.7 | 27 | 22.1 | 113 | 30.3 | 0.266
| • 5,0 |  | 9.7 | 12.4 | 103 | 65.7 | 2.89 | 2.31 | 25.8 | 21.9 | 32.2 | 26.4 | 136 | 35.7 | 0.263
| • 6,0 |  | 11.3 | 14.4 | 116 | 73.6 | 2.84 | 2.26 | 29.1 | 24.5 | 36.9 | 30.2 | 156 | 40.3 | 0.259
90 x 30 |  | 3 | 5.19 | 6.61 | 59.1 | 10.1 | 2.99 | 1.24 | 13.1 | 6.73 | 17.4 | 7.82 | 29.8 | 12.3 | 0.23
|  | 4 | 6.71 | 8.55 | 73.1 | 12.1 | 2.92 | 1.19 | 16.2 | 8.1 | 21.9 | 9.74 | 36.9 | 15 | 0.226
90 x 40 |  | 3 | 5.66 | 7.21 | 70.5 | 19.6 | 3.13 | 1.65 | 15.7 | 9.81 | 20 | 11.3 | 51.4 | 17.3 | 0.25
|  | 4 | 7.34 | 9.35 | 87.9 | 24.1 | 3.07 | 1.61 | 19.5 | 12 | 25.4 | 14.2 | 64.8 | 21.4 | 0.246
|  | 5 | 8.91 | 11.4 | 103 | 27.7 | 3 | 1.56 | 22.8 | 13.8 | 30.2 | 16.8 | 76.4 | 24.8 | 0.243
90 x 50 | • 3,0 |  | 6.13 | 7.81 | 81.9 | 32.7 | 3.24 | 2.05 | 18.2 | 13.1 | 22.6 | 15 | 76.7 | 22.4 | 0.27
| • 4,0 |  | 7.97 | 10.1 | 103 | 40.7 | 3.18 | 2 | 22.8 | 16.3 | 28.8 | 19.1 | 97.7 | 28 | 0.266
| • 5,0 |  | 9.7 | 12.4 | 121 | 47.4 | 3.12 | 1.96 | 26.8 | 18.9 | 34.4 | 22.7 | 116 | 32.7 | 0.263
|  | 6 | 11.3 | 14.4 | 136 | 52.8 | 3.07 | 1.91 | 30.1 | 21.1 | 39.4 | 25.9 | 133 | 36.8 | 0.259
100 x 40 | x | 3 | 6.13 | 7.81 | 92.3 | 21.7 | 3.44 | 1.67 | 18.5 | 10.8 | 23.7 | 12.4 | 59 | 19.4 | 0.27
| x | 4 | 7.97 | 10.1 | 116 | 26.7 | 3.38 | 1.62 | 23.1 | 13.3 | 30.3 | 15.7 | 74.5 | 24 | 0.266
| x | 5 | 9.7 | 12.4 | 136 | 30.8 | 3.31 | 1.58 | 27.1 | 15.4 | 36.1 | 18.5 | 87.9 | 27.9 | 0.263
100 x 50 | • 3,0 |  | 6.6 | 8.41 | 106 | 36.1 | 3.56 | 2.07 | 21.3 | 14.4 | 26.7 | 16.4 | 88.6 | 25 | 0.29
| • 4,0 |  | 8.59 | 10.9 | 134 | 44.9 | 3.5 | 2.03 | 26.8 | 18 | 34.1 | 20.9 | 113 | 31.3 | 0.286
| • 5,0 |  | 10.5 | 13.4 | 158 | 52.5 | 3.44 | 1.98 | 31.6 | 21 | 40.8 | 25 | 135 | 36.8 | 0.283
| • 6,0 |  | 12.3 | 15.6 | 179 | 58.7 | 3.38 | 1.94 | 35.8 | 23.5 | 46.9 | 28.5 | 154 | 41.4 | 0.279
100 x 60 | • 3,0 |  | 7.07 | 9.01 | 121 | 54.6 | 3.66 | 2.46 | 24.1 | 18.2 | 29.6 | 20.8 | 122 | 30.6 | 0.31
| • 4,0 |  | 9.22 | 11.7 | 153 | 68.7 | 3.6 | 2.42 | 30.5 | 22.9 | 37.9 | 26.6 | 156 | 38.7 | 0.306
| • 5,0 |  | 11.3 | 14.4 | 181 | 80.8 | 3.55 | 2.37 | 36.2 | 26.9 | 45.6 | 31.9 | 188 | 45.8 | 0.303
| • 6,0 |  | 13.2 | 16.8 | 205 | 91.2 | 3.49 | 2.33 | 41.1 | 30.4 | 52.5 | 36.6 | 216 | 51.9 | 0.299
| • 8,0 |  | 16.4 | 20.8 | 230 | 102 | 3.32 | 2.21 | 46 | 34.1 | 61.6 | 43 | 260 | 60.5 | 0.286
100 x 80 | • 3,0 |  | 8.01 | 10.2 | 149 | 106 | 3.82 | 3.22 | 29.8 | 26.4 | 35.4 | 30.4 | 196 | 41.9 | 0.35
| • 4,0 |  | 10.5 | 13.3 | 189 | 134 | 3.77 | 3.17 | 37.9 | 33.5 | 45.6 | 39.2 | 254 | 53.4 | 0.346
| • 5,0 |  | 12.8 | 16.4 | 226 | 160 | 3.72 | 3.12 | 45.2 | 39.9 | 55.1 | 47.2 | 308 | 63.7 | 0.343
Hinweis: Die mit „•“ gekennzeichneten Abmessungen sind gängig und sollten bevorzugt verwendet werden. Für alle übrigen Abmessungen ersuchen wir um Rücksprache bezüglich Mindestbestellmenge und Lieferzeit. Nicht angeführte Abmessungen und Sonderabmessungen auf Anfrage.

## Sheet3
B
H
x | y | t |  | Stahlhohlprofile EN 10219 rechteckig
| Größe | Wand- dicke | Längen- bezogene Masse | Quer- schnitts- fläche | Flächen- moment 2. Grades |  | Trägheits- radius |  | Elastisches Wiederstands- moment |  | Plastisches Wiederstands- moment |  | Torsions- trägheits- konstante | Konstante des Torsions- moduls | Mantel- fläche je m Länge
| HxB | T | M | A | Ix | Iy | ix | iy | Welx | Wely | Wplx | Wply | It | Ct | As
| mm | mm | kg/m | cm2 | cm4 | cm4 | cm | cm | cm3 | cm3 | cm3 | cm3 | cm4 | cm3 | m2/m
| 100 x 80 | • 6,0 | 15.1 | 19.2 | 258 | 182 | 3.67 | 3.08 | 51.7 | 45.5 | 63.8 | 54.7 | 357 | 73 | 0.339
|  | • 8,0 | 18.9 | 24 | 298 | 210 | 3.52 | 2.96 | 59.6 | 52.5 | 76.3 | 65.4 | 442 | 87.3 | 0.326
| 110 x 70 | 3 | 8.01 | 10.2 | 170 | 84.5 | 4.08 | 2.88 | 30.8 | 24.1 | 37.4 | 27.5 | 181 | 40.1 | 0.35
|  | 4 | 10.5 | 13.3 | 216 | 107 | 4.02 | 2.83 | 39.3 | 30.6 | 48.3 | 35.3 | 233 | 51 | 0.346
| 120 x 40 | • 3,0 | 7.07 | 9.01 | 148 | 25.8 | 4.05 | 1.69 | 24.7 | 12.9 | 32.2 | 14.6 | 74.6 | 23.5 | 0.31
|  | • 4,0 | 9.22 | 11.7 | 187 | 31.9 | 3.99 | 1.65 | 31.1 | 15.9 | 41.2 | 18.5 | 94.2 | 29.2 | 0.306
|  | • 5,0 | 11.3 | 14.4 | 221 | 36.9 | 3.92 | 1.6 | 36.8 | 18.5 | 49.4 | 22 | 111 | 34.1 | 0.303
| 120 x 50 | • 3,0 | 7.54 | 9.61 | 169 | 42.7 | 4.19 | 2.11 | 28.1 | 17.1 | 35.7 | 19.3 | 113 | 30.3 | 0.33
|  | • 4,0 | 9.85 | 12.5 | 214 | 53.4 | 4.13 | 2.06 | 35.6 | 21.4 | 45.8 | 24.6 | 144 | 38.1 | 0.326
|  | • 5,0 | 12.1 | 15.4 | 254 | 62.6 | 4.07 | 2.02 | 42.3 | 25 | 55.2 | 29.5 | 172 | 44.9 | 0.323
| 120 x 60 | • 3,0 | 8.01 | 10.2 | 189 | 64.4 | 4.3 | 2.51 | 31.5 | 21.5 | 39.2 | 24.2 | 156 | 37.1 | 0.35
|  | • 4,0 | 10.5 | 13.3 | 241 | 81.2 | 4.25 | 2.47 | 40.1 | 27.1 | 50.5 | 31.1 | 201 | 47 | 0.346
|  | • 5,0 | 12.8 | 16.4 | 287 | 96 | 4.19 | 2.42 | 47.8 | 32 | 60.9 | 37.4 | 242 | 55.8 | 0.343
|  | • 6,0 | 15.1 | 19.2 | 328 | 109 | 4.13 | 2.38 | 54.7 | 36.3 | 70.6 | 43.1 | 280 | 63.6 | 0.339
|  | 7 | 16.9 | 21.6 | 349 | 116 | 4.02 | 2.32 | 58.1 | 38.6 | 76.8 | 47 | 308 | 81.5 | 0.33
|  | 8 | 18.9 | 24 | 375 | 124 | 3.95 | 2.27 | 62.6 | 41.3 | 84.1 | 51.3 | 340 | 75 | 0.326
| 120 x 80 | • 3,0 | 8.96 | 11.4 | 230 | 123 | 4.49 | 3.29 | 38.4 | 30.9 | 46.2 | 35 | 255 | 50.8 | 0.39
|  | • 4,0 | 11.7 | 14.9 | 295 | 157 | 4.44 | 3.24 | 49.1 | 39.3 | 59.8 | 45.2 | 331 | 64.9 | 0.386
|  | • 5,0 | 14.4 | 18.4 | 353 | 188 | 4.39 | 3.2 | 58.9 | 46.9 | 72.4 | 54.7 | 402 | 77.8 | 0.383
|  | • 6,0 | 17 | 21.6 | 406 | 215 | 4.33 | 3.15 | 67.7 | 53.8 | 84.3 | 63.5 | 469 | 89.4 | 0.379
|  | 7 | 19.1 | 24.4 | 438 | 233 | 4.24 | 3.09 | 73 | 58.1 | 92.7 | 70 | 525 | 113 | 0.37
|  | • 8,0 | 21.4 | 27.2 | 476 | 252 | 4.18 | 3.04 | 79.3 | 62.9 | 102 | 76.9 | 584 | 108 | 0.366
|  | • 10,0 | 25.6 | 32.6 | 534 | 281 | 4.05 | 2.94 | 89 | 70.3 | 118 | 88.7 | 676 | 122 | 0.357
| 120 x 100 | • 4,0 | 13 | 16.5 | 348 | 263 | 4.59 | 3.99 | 58.1 | 52.6 | 69 | 61 | 478 | 82.8 | 0.426
|  | • 5,0 | 16 | 20.4 | 419 | 316 | 4.54 | 3.94 | 69.9 | 63.3 | 83.9 | 74.1 | 583 | 99.8 | 0.423
|  | • 6,0 | 18.9 | 24 | 484 | 365 | 4.49 | 3.89 | 80.7 | 72.9 | 97.9 | 86.4 | 682 | 115 | 0.419
|  | 7 | 21.3 | 27.2 | 528 | 398 | 4.41 | 3.83 | 88 | 79.5 | 109 | 95.7 | 772 | 145 | 0.41
|  | • 8,0 | 23.9 | 30.4 | 576 | 434 | 4.35 | 3.78 | 96.1 | 86.8 | 120 | 106 | 862 | 141 | 0.406
|  | 10 | 28.7 | 36.6 | 655 | 492 | 4.23 | 3.67 | 109 | 98.5 | 140 | 123 | 1011 | 162 | 0.397
| 140 x 50 | 3 | 8.48 | 10.8 | 250 | 49.3 | 4.81 | 2.14 | 35.7 | 19.7 | 45.9 | 22.1 | 137 | 38.5 | 0.37
| 140 x 60 | 3 | 8.96 | 11.4 | 278 | 74.2 | 4.94 | 2.55 | 39.7 | 24.7 | 50 | 27.6 | 192 | 43.6 | 0.39
|  | 4 | 11.7 | 14.9 | 356 | 93.8 | 4.88 | 2.51 | 50.8 | 31.3 | 64.6 | 35.6 | 247 | 55.4 | 0.386
|  | 5 | 14.4 | 18.4 | 426 | 111 | 4.82 | 2.46 | 60.8 | 37.1 | 78.3 | 42.9 | 298 | 65.9 | 0.383
|  | 6 | 17 | 21.6 | 489 | 126 | 4.76 | 2.42 | 69.9 | 42.1 | 91 | 49.6 | 344 | 75.3 | 0.379
|  | 8 | 21.4 | 27.2 | 569 | 146 | 4.57 | 2.31 | 81.2 | 48.6 | 110 | 59.6 | 421 | 89.5 | 0.366
| 140 x 70 | • 5,0 | 15 | 19.1 | 461 | 156 | 4.91 | 2.86 | 65.8 | 44.6 | 83.5 | 51.6 | 396 | 78.6 | 0.403
|  | • 6,0 | 17.9 | 22.8 | 543 | 181 | 4.88 | 2.82 | 77.6 | 51.8 | 99.1 | 60.7 | 459 | 90.5 | 0.399
|  | 7 | 20.2 | 25.8 | 587 | 196 | 4.77 | 2.76 | 83.8 | 56.1 | 109 | 67 | 513 | 115 | 0.39
|  | 8 | 22.6 | 28.8 | 638 | 212 | 4.7 | 2.71 | 91.2 | 60.7 | 120 | 73.6 | 536 | 127 | 0.386
Hinweis: Die mit „•“ gekennzeichneten Abmessungen sind gängig und sollten bevorzugt verwendet werden. Für alle übrigen Abmessungen ersuchen wir um Rücksprache bezüglich Mindestbestellmenge und Lieferzeit. Nicht angeführte Abmessungen und Sonderabmessungen auf Anfrage.
2.2/4

## Sheet4
B
H
Stahlhohlprofile EN 10219 rechteckig | x | y | t
Größe | Wand- dicke | Längen- bezogene Masse | Quer- schnitts- fläche | Flächen- moment 2. Grades |  | Trägheits- radius |  | Elastisches Wiederstands- moment |  | Plastisches Wiederstands- moment |  | Torsions- trägheits- konstante | Konstante des Torsions- moduls | Mantel- fläche je m Länge
HxB | T | M | A | Ix | Iy | ix | iy | Welx | Wely | Wplx | Wply | It | Ct | As
mm | mm | kg/m | cm2 | cm4 | cm4 | cm | cm | cm3 | cm3 | cm3 | cm3 | cm4 | cm3 | m2/m
140 x 80 | 3 | 9.9 | 12.6 | 334 | 141 | 5.15 | 3.35 | 47.8 | 35.3 | 58.2 | 39.6 | 317 | 59.7 | 0.43
| • 4,0 | 13 | 16.5 | 430 | 180 | 5.1 | 3.3 | 61.4 | 45.1 | 75.5 | 51.3 | 412 | 76.5 | 0.426
| • 5,0 | 16 | 20.4 | 517 | 216 | 5.04 | 3.26 | 73.9 | 54 | 91.8 | 62.2 | 501 | 91.8 | 0.423
| • 6,0 | 18.9 | 24 | 597 | 248 | 4.98 | 3.21 | 85.3 | 62 | 107 | 72.4 | 584 | 106 | 0.419
| 7 | 21.3 | 27.2 | 649 | 270 | 4.89 | 3.15 | 92.7 | 67.5 | 118 | 80.2 | 657 | 134 | 0.41
| • 8,0 | 23.9 | 30.4 | 708 | 293 | 4.82 | 3.1 | 101 | 73.3 | 131 | 88.4 | 731 | 129 | 0.406
| • 10,0 | 28.7 | 36.6 | 804 | 330 | 4.69 | 3.01 | 115 | 82.6 | 152 | 103 | 851 | 147 | 0.397
150 x 50 | 3 | 8.96 | 11.4 | 299 | 52.6 | 5.12 | 2.15 | 39.8 | 21.1 | 51.4 | 23.5 | 150 | 38.3 | 0.39
| 4 | 11.7 | 14.9 | 381 | 66.2 | 5.05 | 2.1 | 50.9 | 26.5 | 66.5 | 30.1 | 192 | 48.3 | 0.386
| 5 | 14.4 | 18.4 | 456 | 77.9 | 4.99 | 2.06 | 60.8 | 31.1 | 80.5 | 36.2 | 230 | 57.1 | 0.383
| 6 | 17 | 21.6 | 523 | 87.9 | 4.92 | 2.02 | 69.8 | 35.2 | 93.5 | 41.7 | 264 | 64.8 | 0.379
150 x 70 | 3 | 9.9 | 12.6 | 363 | 111 | 5.37 | 2.97 | 48.5 | 31.8 | 60.2 | 35.5 | 276 | 55.5 | 0.43
| 4 | 13 | 16.5 | 467 | 142 | 5.31 | 2.93 | 62.2 | 40.5 | 78.1 | 45.9 | 358 | 70.9 | 0.426
| 5 | 16 | 20.4 | 561 | 169 | 5.25 | 2.88 | 74.9 | 48.4 | 95 | 55.6 | 434 | 84.9 | 0.423
| 6 | 18.9 | 24 | 648 | 194 | 5.19 | 2.84 | 86.4 | 55.4 | 111 | 64.6 | 504 | 97.6 | 0.419
| 8 | 23.9 | 30.4 | 766 | 228 | 5.02 | 2.74 | 102 | 65.1 | 135 | 78.6 | 626 | 118 | 0.406
150 x 75 | • 5,0 | 16.4 | 20.9 | 588 | 198 | 5.31 | 3.08 | 78.4 | 52.9 | 98.6 | 60.7 | 489 | 101 | 0.433
| • 6,0 | 19.3 | 24.6 | 679 | 228 | 5.25 | 3.04 | 90.5 | 60.7 | 115 | 70.6 | 569 | 118 | 0.429
| 7 | 21.9 | 27.9 | 738 | 248 | 5.15 | 2.98 | 98.5 | 66.1 | 127 | 78.3 | 643 | 134 | 0.42
| 8 | 24.5 | 31.2 | 806 | 269 | 5.08 | 2.93 | 108 | 71.7 | 141 | 86.3 | 708 | 149 | 0.416
150 x 100 | • 3,0 | 11.3 | 14.4 | 461 | 248 | 5.65 | 4.15 | 61.4 | 49.5 | 73.5 | 55.8 | 507 | 81.4 | 0.49
| • 4,0 | 14.9 | 18.9 | 595 | 319 | 5.6 | 4.1 | 79.3 | 63.7 | 95.7 | 72.5 | 662 | 105 | 0.486
| • 5,0 | 18.3 | 23.4 | 719 | 384 | 5.55 | 4.05 | 95.9 | 76.8 | 117 | 88.3 | 809 | 127 | 0.483
| • 6,0 | 21.7 | 27.6 | 835 | 444 | 5.5 | 4.01 | 111 | 88.8 | 137 | 103 | 948 | 147 | 0.479
| 7 | 24.6 | 31.4 | 917 | 489 | 5.41 | 3.95 | 122 | 97.7 | 152 | 115 | 1078 | 184 | 0.47
| • 8,0 | 27.7 | 35.2 | 1008 | 536 | 5.35 | 3.9 | 134 | 107 | 169 | 128 | 1206 | 182 | 0.466
| • 10,0 | 33.4 | 42.6 | 1162 | 614 | 5.22 | 3.8 | 155 | 123 | 199 | 150 | 1426 | 211 | 0.457
| 12 | 37.7 | 48.1 | 1207 | 642 | 5.01 | 3.65 | 161 | 128 | 215 | 163 | 1573 | 229 | 0.438
| 12.5 | 38.9 | 49.5 | 1225 | 651 | 4.97 | 3.63 | 163 | 130 | 220 | 166 | 1606 | 233 | 0.436
160 x 80 | • 3,0 | 10.8 | 13.8 | 464 | 159 | 5.8 | 3.39 | 58 | 39.8 | 71.4 | 44.3 | 380 | 68.6 | 0.47
| • 4,0 | 14.2 | 18.1 | 598 | 204 | 5.74 | 3.35 | 74.7 | 50.9 | 92.9 | 57.4 | 494 | 88 | 0.466
| • 5,0 | 17.5 | 22.4 | 722 | 244 | 5.68 | 3.3 | 90.2 | 61 | 113 | 69.7 | 601 | 106 | 0.463
| • 6,0 | 20.7 | 26.4 | 836 | 281 | 5.62 | 3.26 | 105 | 70.2 | 132 | 81.3 | 702 | 122 | 0.459
| • 8,0 | 26.4 | 33.6 | 1001 | 335 | 5.46 | 3.16 | 125 | 83.7 | 163 | 100 | 882 | 150 | 0.446
| • 10,0 | 31.8 | 40.6 | 1146 | 380 | 5.32 | 3.06 | 143 | 95 | 191 | 117 | 1031 | 172 | 0.437
| 12 | 35.8 | 45.7 | 1171 | 391 | 5.06 | 2.93 | 146 | 97.8 | 204 | 125 | 1111 | 183 | 0.418
| 12.5 | 36.9 | 47 | 1185 | 396 | 5.02 | 2.9 | 148 | 98.9 | 208 | 127 | 1129 | 185 | 0.416
160 x 90 | • 5,0 | 18.3 | 23.4 | 782 | 320 | 5.79 | 3.7 | 97.7 | 71 | 121 | 81.2 | 740 | 121 | 0.483
| • 6,0 | 21.7 | 27.6 | 907 | 369 | 5.73 | 3.65 | 113 | 82 | 142 | 94.8 | 866 | 140 | 0.479
| • 7,0 | 24.6 | 31.4 | 996 | 405 | 5.64 | 3.6 | 125 | 90.1 | 158 | 106 | 982 | 175 | 0.47
Hinweis: Die mit „•“ gekennzeichneten Abmessungen sind gängig und sollten bevorzugt verwendet werden. Für alle übrigen Abmessungen ersuchen wir um Rücksprache bezüglich Mindestbestellmenge und Lieferzeit. Nicht angeführte Abmessungen und Sonderabmessungen auf Anfrage.

## Sheet5
B
H
x | y | t |  | Stahlhohlprofile EN 10219 rechteckig
| Größe | Wand- dicke | Längen- bezogene Masse | Quer- schnitts- fläche | Flächen- moment 2. Grades |  | Trägheits- radius |  | Elastisches Wiederstands- moment |  | Plastisches Wiederstands- moment |  | Torsions- trägheits- konstante | Konstante des Torsions- moduls | Mantel- fläche je m Länge
| HxB | T | M | A | Ix | Iy | ix | iy | Welx | Wely | Wplx | Wply | It | Ct | As
| mm | mm | kg/m | cm2 | cm4 | cm4 | cm | cm | cm3 | cm3 | cm3 | cm3 | cm4 | cm3 | m2/m
| 160 x 90 | 8 | 27.7 | 35.2 | 1094 | 443 | 5.57 | 3.55 | 137 | 98.6 | 175 | 117 | 1097 | 172 | 0.466
|  | • 10,0 | 33.4 | 42.6 | 1259 | 507 | 5.44 | 3.45 | 157 | 113 | 206 | 137 | 1291 | 199 | 0.457
| 160 x 120 | 3 | 12.7 | 16.2 | 612 | 394 | 6.14 | 4.93 | 76.5 | 65.7 | 90.3 | 74.3 | 749 | 106 | 0.55
|  | 4 | 16.8 | 21.3 | 792 | 510 | 6.09 | 4.89 | 99.1 | 85 | 118 | 96.9 | 980 | 137 | 0.546
|  | 5 | 20.7 | 26.4 | 962 | 618 | 6.04 | 4.84 | 120 | 103 | 144 | 118 | 1201 | 166 | 0.543
|  | 6 | 24.5 | 31.2 | 1121 | 718 | 5.99 | 4.8 | 140 | 120 | 169 | 139 | 1414 | 193 | 0.539
|  | 8 | 31.4 | 40 | 1371 | 878 | 5.85 | 4.68 | 171 | 146 | 212 | 174 | 1814 | 241 | 0.526
|  | 10 | 38.1 | 48.6 | 1597 | 1019 | 5.73 | 4.58 | 200 | 170 | 251 | 206 | 2166 | 283 | 0.517
| 160 x 140 | 3 | 13.7 | 17.4 | 686 | 560 | 6.28 | 5.67 | 85.7 | 80 | 100 | 91.1 | 956 | 124 | 0.59
|  | 4 | 18 | 22.9 | 890 | 726 | 6.23 | 5.62 | 111 | 104 | 130 | 119 | 1253 | 161 | 0.586
|  | 5 | 22.3 | 28.4 | 1082 | 882 | 6.18 | 5.58 | 135 | 126 | 160 | 146 | 1539 | 196 | 0.583
|  | 6 | 26.4 | 33.6 | 1263 | 1028 | 6.13 | 5.53 | 158 | 147 | 188 | 171 | 1815 | 229 | 0.579
|  | 8 | 33.9 | 43.2 | 1556 | 1266 | 6 | 5.41 | 195 | 181 | 236 | 215 | 2341 | 287 | 0.566
| 180 x 60 | 3 | 10.8 | 13.8 | 527 | 93.7 | 6.18 | 2.6 | 58.5 | 31.2 | 75.2 | 34.5 | 265 | 56.6 | 0.47
|  | 4 | 14.2 | 18.1 | 678 | 119 | 6.11 | 2.56 | 75.4 | 39.6 | 97.7 | 44.5 | 341 | 72.2 | 0.466
|  | 6 | 20.7 | 26.4 | 946 | 161 | 5.98 | 2.47 | 105 | 53.8 | 139 | 62.6 | 477 | 98.7 | 0.459
| 180 x 80 | • 3,0 | 11.8 | 15 | 621 | 177 | 6.43 | 3.43 | 69 | 44.2 | 85.8 | 48.9 | 445 | 77.5 | 0.51
|  | • 4,0 | 15.5 | 19.7 | 802 | 227 | 6.37 | 3.39 | 89.1 | 56.7 | 112 | 63.5 | 578 | 100 | 0.506
|  | • 5,0 | 19.1 | 24.4 | 971 | 272 | 6.31 | 3.34 | 108 | 68.1 | 137 | 77.2 | 704 | 120 | 0.503
|  | • 6,0 | 22.6 | 28.8 | 1128 | 314 | 6.25 | 3.3 | 125 | 78.5 | 160 | 90.2 | 823 | 139 | 0.499
|  | • 8,0 | 28.9 | 36.8 | 1362 | 377 | 6.08 | 3.2 | 151 | 94.1 | 198 | 111 | 1036 | 170 | 0.486
|  | • 10,0 | 35 | 44.6 | 1570 | 429 | 5.94 | 3.1 | 174 | 107 | 234 | 131 | 1214 | 196 | 0.477
|  | 12 | 39.6 | 50.5 | 1626 | 447 | 5.68 | 2.98 | 181 | 112 | 252 | 141 | 1319 | 211 | 0.458
|  | 12.5 | 40.9 | 52 | 1650 | 453 | 5.63 | 2.95 | 183 | 113 | 258 | 144 | 1343 | 214 | 0.456
| 180 x 100 | 3 | 12.7 | 16.2 | 715 | 290 | 6.64 | 4.23 | 79.4 | 58 | 96.4 | 64.5 | 654 | 98.3 | 0.55
|  | • 4,0 | 16.8 | 21.3 | 926 | 374 | 6.59 | 4.18 | 103 | 74.8 | 126 | 84 | 854 | 127 | 0.546
|  | • 5,0 | 20.7 | 26.4 | 1124 | 452 | 6.53 | 4.14 | 125 | 90.4 | 154 | 103 | 1045 | 154 | 0.543
|  | • 6,0 | 24.5 | 31.2 | 1310 | 524 | 6.48 | 4.1 | 146 | 105 | 181 | 120 | 1227 | 179 | 0.539
|  | • 8,0 | 31.4 | 40 | 1598 | 637 | 6.32 | 3.99 | 178 | 127 | 226 | 150 | 1565 | 222 | 0.526
|  | • 10,0 | 38.1 | 48.6 | 1859 | 736 | 6.19 | 3.89 | 207 | 147 | 268 | 177 | 1859 | 260 | 0.517
|  | 12 | 43.4 | 55.3 | 1965 | 782 | 5.96 | 3.76 | 218 | 156 | 292 | 194 | 2073 | 285 | 0.498
|  | 12.5 | 44.8 | 57 | 2001 | 796 | 5.92 | 3.74 | 222 | 159 | 300 | 199 | 2122 | 290 | 0.496
| 180 x 120 | 3 | 13.7 | 17.4 | 809 | 436 | 6.82 | 5 | 89.9 | 72.6 | 107 | 81.3 | 886 | 119 | 0.59
|  | 4 | 18 | 22.9 | 1050 | 564 | 6.76 | 4.96 | 117 | 94 | 140 | 106 | 1160 | 155 | 0.586
|  | 5 | 22.3 | 28.4 | 1277 | 684 | 6.71 | 4.91 | 142 | 114 | 172 | 130 | 1424 | 188 | 0.583
|  | 6 | 26.4 | 33.6 | 1491 | 796 | 6.66 | 4.87 | 166 | 133 | 202 | 153 | 1677 | 219 | 0.579
|  | 8 | 33.9 | 43.2 | 1835 | 978 | 6.51 | 4.76 | 204 | 163 | 253 | 192 | 2156 | 275 | 0.566
|  | 10 | 41.3 | 52.6 | 2149 | 1141 | 6.39 | 4.66 | 239 | 190 | 302 | 228 | 2582 | 323 | 0.557
|  | 12 | 47.1 | 60.1 | 2304 | 1227 | 6.19 | 4.52 | 256 | 205 | 333 | 252 | 2923 | 359 | 0.538
|  | 12.5 | 48.7 | 62 | 2352 | 1252 | 6.16 | 4.49 | 261 | 209 | 341 | 258 | 3001 | 367 | 0.536
Hinweis: Die mit „•“ gekennzeichneten Abmessungen sind gängig und sollten bevorzugt verwendet werden. Für alle übrigen Abmessungen ersuchen wir um Rücksprache bezüglich Mindestbestellmenge und Lieferzeit. Nicht angeführte Abmessungen und Sonderabmessungen auf Anfrage.
2.2/5

## Sheet6
B
H
Stahlhohlprofile EN 10219 rechteckig | x | y | t
Größe | Wand- dicke | Längen- bezogene Masse | Quer- schnitts- fläche | Flächen- moment 2. Grades |  | Trägheits- radius |  | Elastisches Wiederstands- moment |  | Plastisches Wiederstands- moment |  | Torsions- trägheits- konstante | Konstante des Torsions- moduls | Mantel- fläche je m Länge
HxB | T | M | A | Ix | Iy | ix | iy | Welx | Wely | Wplx | Wply | It | Ct | As
mm | mm | kg/m | cm2 | cm4 | cm4 | cm | cm | cm3 | cm3 | cm3 | cm3 | cm4 | cm3 | m2/m
180 x 140 | 3 | 14.6 | 18.6 | 903 | 616 | 6.97 | 5.75 | 100 | 88 | 118 | 99.3 | 1137 | 140 | 0.63
| 4 | 19.3 | 24.5 | 1174 | 800 | 6.92 | 5.71 | 130 | 114 | 154 | 130 | 1491 | 182 | 0.626
| 5 | 23.8 | 30.4 | 1431 | 973 | 6.86 | 5.66 | 159 | 139 | 189 | 159 | 1834 | 222 | 0.623
| 8 | 36.5 | 46.4 | 2072 | 1406 | 6.68 | 5.5 | 230 | 201 | 281 | 236 | 2797 | 327 | 0.606
200 x 80 | 3 | 12.7 | 16.2 | 808 | 195 | 7.06 | 3.47 | 80.8 | 48.7 | 101 | 53.5 | 510 | 86.4 | 0.55
| 4 | 16.8 | 21.3 | 1046 | 250 | 7 | 3.42 | 105 | 62.4 | 132 | 69.6 | 664 | 111 | 0.546
| 5 | 20.7 | 26.4 | 1269 | 300 | 6.94 | 3.38 | 127 | 75.1 | 162 | 84.7 | 808 | 134 | 0.543
| 6 | 24.5 | 31.2 | 1477 | 347 | 6.88 | 3.33 | 148 | 86.7 | 190 | 99.1 | 945 | 155 | 0.539
| 8 | 31.4 | 40 | 1796 | 418 | 6.7 | 3.23 | 180 | 105 | 237 | 123 | 1192 | 191 | 0.526
200 x 100 | 3 | 13.7 | 17.4 | 924 | 318 | 7.29 | 4.28 | 92.4 | 63.6 | 113 | 70.3 | 754 | 110 | 0.59
| • 4,0 | 18 | 22.9 | 1200 | 411 | 7.23 | 4.23 | 120 | 82.2 | 148 | 91.7 | 985 | 142 | 0.586
| • 5,0 | 22.3 | 28.4 | 1459 | 497 | 7.17 | 4.19 | 146 | 99.4 | 181 | 112 | 1206 | 172 | 0.583
| • 6,0 | 26.4 | 33.6 | 1703 | 577 | 7.12 | 4.14 | 170 | 115 | 213 | 132 | 1417 | 200 | 0.579
| 7 | 30.1 | 38.4 | 1890 | 640 | 7.02 | 4.09 | 189 | 128 | 240 | 148 | 1616 | 226 | 0.57
| • 8,0 | 33.9 | 43.2 | 2091 | 705 | 6.95 | 4.04 | 209 | 141 | 267 | 165 | 1811 | 250 | 0.566
| • 10,0 | 41.3 | 52.6 | 2444 | 818 | 6.82 | 3.94 | 244 | 164 | 318 | 195 | 2154 | 292 | 0.557
| 12 | 47.1 | 60.1 | 2607 | 876 | 6.59 | 3.82 | 261 | 175 | 350 | 215 | 2414 | 322 | 0.538
| 12.5 | 48.7 | 62 | 2659 | 892 | 6.55 | 3.79 | 266 | 178 | 359 | 221 | 2474 | 329 | 0.536
200 x 120 | 3 | 14.6 | 18.6 | 1041 | 477 | 7.48 | 5.06 | 104 | 79.4 | 125 | 88.3 | 1027 | 133 | 0.63
| • 4,0 | 19.3 | 24.5 | 1353 | 618 | 7.43 | 5.02 | 135 | 103 | 164 | 115 | 1345 | 172 | 0.626
| • 5,0 | 23.8 | 30.4 | 1649 | 750 | 7.37 | 4.97 | 165 | 125 | 201 | 141 | 1652 | 210 | 0.623
| • 6,0 | 28.3 | 36 | 1929 | 874 | 7.32 | 4.93 | 193 | 146 | 237 | 166 | 1947 | 245 | 0.619
| 7 | 32.3 | 41.2 | 2151 | 975 | 7.23 | 4.87 | 215 | 162 | 267 | 188 | 2230 | 303 | 0.61
| • 8,0 | 36.5 | 46.4 | 2386 | 1079 | 7.17 | 4.82 | 239 | 180 | 298 | 209 | 2507 | 308 | 0.606
| • 10,0 | 44.4 | 56.6 | 2806 | 1262 | 7.04 | 4.72 | 281 | 210 | 356 | 250 | 3007 | 364 | 0.597
| 12 | 50.9 | 64.9 | 3031 | 1368 | 6.84 | 4.59 | 303 | 228 | 395 | 278 | 3419 | 406 | 0.578
| 12.5 | 52.6 | 67 | 3099 | 1397 | 6.8 | 4.57 | 310 | 233 | 406 | 285 | 3514 | 416 | 0.576
200 x 150 | 3 | 16 | 20.4 | 1215 | 785 | 7.72 | 6.2 | 122 | 105 | 143 | 118 | 1478 | 168 | 0.69
| • 4,0 | 21.2 | 26.9 | 1584 | 1021 | 7.67 | 6.16 | 158 | 136 | 187 | 154 | 1942 | 219 | 0.686
| • 5,0 | 26.2 | 33.4 | 1935 | 1245 | 7.62 | 6.11 | 193 | 166 | 230 | 189 | 2391 | 267 | 0.683
| • 6,0 | 31.1 | 39.6 | 2268 | 1457 | 7.56 | 6.06 | 227 | 194 | 271 | 223 | 2826 | 313 | 0.679
| 7 | 35.6 | 45.4 | 2542 | 1634 | 7.49 | 6 | 254 | 217 | 307 | 252 | 3259 | 356 | 0.67
| • 8,0 | 40.2 | 51.2 | 2829 | 1816 | 7.43 | 5.95 | 283 | 242 | 344 | 283 | 3665 | 396 | 0.666
| • 10,0 | 49.1 | 62.6 | 3348 | 2143 | 7.31 | 5.85 | 335 | 286 | 413 | 339 | 4428 | 471 | 0.657
| 12 | 56.6 | 72.1 | 3668 | 2353 | 7.14 | 5.71 | 367 | 314 | 463 | 380 | 5099 | 532 | 0.638
| 12.5 | 58.5 | 74.5 | 3759 | 2410 | 7.1 | 5.69 | 376 | 321 | 476 | 392 | 5255 | 547 | 0.636
200 x 160 | 3 | 16.5 | 21 | 1274 | 908 | 7.79 | 6.57 | 127 | 113 | 149 | 128 | 1638 | 179 | 0.71
| 4 | 21.8 | 27.7 | 1661 | 1182 | 7.74 | 6.53 | 166 | 148 | 195 | 168 | 2153 | 234 | 0.706
| 5 | 27 | 34.4 | 2030 | 1443 | 7.69 | 6.48 | 203 | 180 | 240 | 206 | 2653 | 286 | 0.703
| 6 | 32.1 | 40.8 | 2381 | 1690 | 7.64 | 6.43 | 238 | 211 | 283 | 243 | 3138 | 335 | 0.699
Hinweis: Die mit „•“ gekennzeichneten Abmessungen sind gängig und sollten bevorzugt verwendet werden. Für alle übrigen Abmessungen ersuchen wir um Rücksprache bezüglich Mindestbestellmenge und Lieferzeit. Nicht angeführte Abmessungen und Sonderabmessungen auf Anfrage.

## Sheet7
B
H
x | y | t |  | Stahlhohlprofile EN 10219 rechteckig
| Größe | Wand- dicke | Längen- bezogene Masse | Quer- schnitts- fläche | Flächen- moment 2. Grades |  | Trägheits- radius |  | Elastisches Wiederstands- moment |  | Plastisches Wiederstands- moment |  | Torsions- trägheits- konstante | Konstante des Torsions- moduls | Mantel- fläche je m Länge
| HxB | T | M | A | Ix | Iy | ix | iy | Welx | Wely | Wplx | Wply | It | Ct | As
| mm | mm | kg/m | cm2 | cm4 | cm4 | cm | cm | cm3 | cm3 | cm3 | cm3 | cm4 | cm3 | m2/m
| 200 x 160 | 8 | 41.5 | 52.8 | 2976 | 2111 | 7.5 | 6.32 | 298 | 264 | 359 | 309 | 4076 | 426 | 0.686
|  | 10 | 50.7 | 64.6 | 3528 | 2498 | 7.39 | 6.22 | 353 | 312 | 432 | 371 | 4933 | 507 | 0.677
|  | 12 | 58.5 | 74.5 | 3881 | 2751 | 7.22 | 6.08 | 388 | 344 | 485 | 417 | 5697 | 574 | 0.658
|  | 12.5 | 60.5 | 77 | 3979 | 2820 | 7.19 | 6.05 | 398 | 353 | 500 | 429 | 5875 | 590 | 0.656
| 220 x 120 | • 6,0 | 30.2 | 38.4 | 2440 | 952 | 7.97 | 4.98 | 222 | 159 | 274 | 180 | 2218 | 292 | 0.659
|  | 7 | 34.5 | 44 | 2726 | 1065 | 7.87 | 4.92 | 248 | 178 | 309 | 203 | 2254 | 307 | 0.65
|  | • 8,0 | 39 | 49.6 | 3029 | 1179 | 7.81 | 4.87 | 275 | 197 | 346 | 227 | 2854 | 346 | 0.646
|  | • 10,0 | 47.5 | 60.6 | 3576 | 1383 | 7.68 | 4.78 | 325 | 231 | 415 | 272 | 3440 | 404 | 0.637
| 220 x 140 | 6 | 32.1 | 40.8 | 2714 | 1352 | 8.15 | 5.75 | 247 | 193 | 299 | 220 | 2891 | 321 | 0.699
|  | 7 | 36.7 | 46.8 | 3044 | 1516 | 8.07 | 5.69 | 277 | 217 | 339 | 249 | 3324 | 394 | 0.69
|  | 8 | 41.5 | 52.8 | 3389 | 1685 | 8.01 | 5.65 | 308 | 241 | 380 | 279 | 3734 | 407 | 0.686
| 250 x 100 | 3 | 16 | 20.4 | 1606 | 389 | 8.87 | 4.36 | 128 | 77.8 | 161 | 84.9 | 1012 | 138 | 0.69
|  | • 4,0 | 21.2 | 26.9 | 2092 | 503 | 8.81 | 4.32 | 167 | 101 | 210 | 111 | 1323 | 179 | 0.686
|  | • 5,0 | 26.2 | 33.4 | 2554 | 610 | 8.75 | 4.28 | 204 | 122 | 259 | 136 | 1620 | 217 | 0.683
|  | • 6,0 | 31.1 | 39.6 | 2992 | 710 | 8.69 | 4.23 | 239 | 142 | 305 | 160 | 1905 | 253 | 0.679
|  | • 8,0 | 40.2 | 51.2 | 3714 | 875 | 8.51 | 4.13 | 297 | 175 | 385 | 201 | 2439 | 317 | 0.666
|  | • 10,0 | 49.1 | 62.6 | 4384 | 1021 | 8.37 | 4.04 | 351 | 204 | 462 | 240 | 2910 | 373 | 0.657
|  | 12 | 56.6 | 72.1 | 4757 | 1109 | 8.13 | 3.92 | 381 | 222 | 515 | 268 | 3287 | 415 | 0.638
|  | 12.5 | 58.5 | 74.5 | 4868 | 1133 | 8.08 | 3.9 | 389 | 227 | 530 | 275 | 3373 | 425 | 0.636
| 250 x 150 | 4 | 24.3 | 30.9 | 2697 | 1234 | 9.33 | 6.32 | 216 | 165 | 260 | 183 | 2665 | 275 | 0.786
|  | • 5,0 | 30.1 | 38.4 | 3304 | 1508 | 9.28 | 6.27 | 264 | 201 | 320 | 225 | 3285 | 337 | 0.783
|  | • 6,0 | 35.8 | 45.6 | 3886 | 1768 | 9.23 | 6.23 | 311 | 236 | 378 | 266 | 3886 | 396 | 0.779
|  | 7 | 41.1 | 52.4 | 4375 | 1992 | 9.14 | 6.17 | 350 | 266 | 429 | 303 | 4477 | 484 | 0.77
|  | • 8,0 | 46.5 | 59.2 | 4886 | 2219 | 9.08 | 6.12 | 391 | 296 | 482 | 340 | 5050 | 504 | 0.766
|  | • 10,0 | 57 | 72.6 | 5825 | 2634 | 8.96 | 6.02 | 466 | 351 | 582 | 409 | 6121 | 602 | 0.757
|  | • 12,0 | 66 | 84.1 | 6458 | 2925 | 8.77 | 5.9 | 517 | 390 | 658 | 463 | 7088 | 684 | 0.738
|  | • 12,5 | 68.3 | 87 | 6633 | 3002 | 8.73 | 5.87 | 531 | 400 | 678 | 477 | 7315 | 704 | 0.736
| 250 x 200 | 4 | 27.4 | 34.9 | 3302 | 2352 | 9.72 | 8.2 | 264 | 235 | 309 | 266 | 4254 | 372 | 0.886
|  | 5 | 34 | 43.4 | 4055 | 2886 | 9.67 | 8.16 | 324 | 289 | 381 | 328 | 5257 | 457 | 0.883
|  | 6 | 40.5 | 51.6 | 4779 | 3397 | 9.62 | 8.11 | 382 | 340 | 451 | 388 | 6237 | 538 | 0.879
|  | 8 | 52.8 | 67.2 | 6057 | 4304 | 9.49 | 8 | 485 | 430 | 579 | 498 | 8156 | 691 | 0.866
|  | 10 | 64.8 | 82.6 | 7266 | 5154 | 9.38 | 7.9 | 581 | 515 | 702 | 603 | 9950 | 832 | 0.857
|  | 12 | 75.4 | 96.1 | 8159 | 5792 | 9.22 | 7.77 | 653 | 579 | 801 | 688 | 11640 | 955 | 0.838
|  | 12.5 | 78.1 | 99.5 | 8397 | 5960 | 9.18 | 7.74 | 672 | 596 | 827 | 711 | 12038 | 985 | 0.836
| 260 x 140 | • 6,0 | 35.8 | 45.6 | 4082 | 1567 | 9.46 | 5.86 | 314 | 224 | 386 | 252 | 3646 | 383 | 0.779
|  | • 8,0 | 46.5 | 59.2 | 5129 | 1964 | 9.3 | 5.76 | 395 | 281 | 492 | 321 | 4731 | 487 | 0.766
|  | • 10,0 | 57 | 72.6 | 6113 | 2328 | 9.18 | 5.66 | 470 | 333 | 594 | 386 | 5724 | 580 | 0.757
| 260 x 180 | 6 | 39.6 | 50.4 | 4856 | 2763 | 9.81 | 7.4 | 374 | 307 | 447 | 348 | 5566 | 501 | 0.859
|  | • 8,0 | 51.5 | 65.6 | 6145 | 3493 | 9.68 | 7.29 | 473 | 388 | 573 | 446 | 7267 | 642 | 0.846
|  | • 10,0 | 63.2 | 80.6 | 7363 | 4174 | 9.56 | 7.2 | 566 | 464 | 694 | 540 | 8850 | 772 | 0.837
Hinweis: Die mit „•“ gekennzeichneten Abmessungen sind gängig und sollten bevorzugt verwendet werden. Für alle übrigen Abmessungen ersuchen wir um Rücksprache bezüglich Mindestbestellmenge und Lieferzeit. Nicht angeführte Abmessungen und Sonderabmessungen auf Anfrage.
2.2/6

## Sheet8
B
H
Stahlhohlprofile EN 10219 rechteckig | x | y | t
Größe | Wand- dicke | Längen- bezogene Masse | Quer- schnitts- fläche | Flächen- moment 2. Grades |  | Trägheits- radius |  | Elastisches Wiederstands- moment |  | Plastisches Wiederstands- moment |  | Torsions- trägheits- konstante | Konstante des Torsions- moduls | Mantel- fläche je m Länge
HxB | T | M | A | Ix | Iy | ix | iy | Welx | Wely | Wplx | Wply | It | Ct | As
mm | mm | kg/m | cm2 | cm4 | cm4 | cm | cm | cm3 | cm3 | cm3 | cm3 | cm4 | cm3 | m2/m
300 x 100 | 4 | 24.3 | 30.9 | 3320 | 595 | 10.4 | 4.39 | 221 | 119 | 283 | 130 | 1668 | 216 | 0.786
| 5 | 30.1 | 38.4 | 4065 | 723 | 10.3 | 4.34 | 271 | 145 | 348 | 160 | 2044 | 262 | 0.783
| • 6,0 | 35.8 | 45.6 | 4777 | 842 | 10.2 | 4.3 | 318 | 168 | 411 | 188 | 2403 | 306 | 0.779
| • 8,0 | 46.5 | 59.2 | 5978 | 1045 | 10 | 4.2 | 399 | 209 | 523 | 238 | 3080 | 385 | 0.766
| • 10,0 | 57 | 72.6 | 7106 | 1224 | 9.9 | 4.11 | 474 | 245 | 631 | 285 | 3681 | 455 | 0.757
| 12 | 66 | 84.1 | 7808 | 1343 | 9.64 | 4 | 521 | 269 | 710 | 321 | 1477 | 508 | 0.738
| 12.5 | 68.3 | 87 | 8010 | 1374 | 9.59 | 3.97 | 534 | 275 | 732 | 330 | 4292 | 521 | 0.736
300 x 150 | 4 | 27.4 | 34.9 | 4197 | 1447 | 11 | 6.44 | 280 | 193 | 342 | 212 | 3417 | 332 | 0.886
| 5 | 34 | 43.4 | 5153 | 1771 | 10.9 | 6.39 | 344 | 236 | 422 | 262 | 4214 | 407 | 0.883
| 6 | 40.5 | 51.6 | 6074 | 2080 | 10.8 | 6.35 | 405 | 277 | 500 | 309 | 4988 | 479 | 0.879
| 8 | 52.8 | 67.2 | 7684 | 2623 | 10.7 | 6.25 | 512 | 350 | 640 | 396 | 6491 | 612 | 0.866
| 10 | 64.8 | 82.6 | 9209 | 3125 | 10.6 | 6.15 | 614 | 417 | 776 | 479 | 7879 | 733 | 0.857
| 12 | 75.4 | 96.1 | 10298 | 3498 | 10.4 | 6.03 | 687 | 466 | 883 | 546 | 9153 | 837 | 0.838
| 12.5 | 78.1 | 100 | 10594 | 3595 | 10.3 | 6.01 | 706 | 479 | 912 | 563 | 9452 | 862 | 0.836
300 x 200 | 4 | 30.6 | 38.9 | 5073 | 2737 | 11.4 | 8.38 | 338 | 274 | 401 | 305 | 5527 | 449 | 0.986
| 5 | 38 | 48.4 | 6241 | 3361 | 11.4 | 8.34 | 416 | 336 | 496 | 376 | 6836 | 552 | 0.983
| • 6,0 | 45.2 | 57.6 | 7370 | 3962 | 11.3 | 8.29 | 491 | 396 | 588 | 446 | 8115 | 651 | 0.979
| • 8,0 | 59.1 | 75.2 | 938 | 5042 | 11.2 | 8.19 | 626 | 504 | 757 | 574 | 10627 | 838 | 0.966
| • 10,0 | 72.7 | 92.6 | 11313 | 6058 | 11.1 | 8.09 | 754 | 606 | 921 | 698 | 12987 | 1012 | 0.957
| • 12,0 | 84.8 | 108 | 12788 | 6854 | 10.9 | 7.96 | 853 | 685 | 1056 | 801 | 15236 | 1167 | 0.938
| • 12,5 | 88 | 112 | 13179 | 7060 | 10.8 | 7.94 | 879 | 706 | 1091 | 828 | 15768 | 1204 | 0.936
300 x 220 | 5 | 39.5 | 50.4 | 6676 | 4163 | 11.5 | 9.09 | 445 | 378 | 525 | 426 | 7981 | 610 | 1.02
| 6 | 47.1 | 60 | 7889 | 4913 | 11.5 | 9.05 | 526 | 447 | 623 | 505 | 9481 | 720 | 1.02
| 8 | 61.6 | 78.4 | 10072 | 6267 | 11.3 | 8.94 | 671 | 570 | 804 | 651 | 12434 | 929 | 1.01
| 10 | 75.8 | 96.6 | 12154 | 7548 | 11.2 | 8.84 | 810 | 686 | 979 | 793 | 15222 | 1124 | 1
| 12 | 88.6 | 113 | 13784 | 8566 | 11.1 | 8.71 | 919 | 779 | 1125 | 912 | 17899 | 1299 | 0.978
| 12.5 | 91.9 | 117 | 14213 | 8829 | 11 | 8.69 | 948 | 803 | 1163 | 942 | 18535 | 1342 | 0.976
400 x 200 | • 6,0 | 54.7 | 69.6 | 14789 | 5091 | 14.6 | 8.55 | 739 | 509 | 906 | 562 | 12069 | 877 | 1.179
| • 8,0 | 71.6 | 91.2 | 18974 | 6517 | 14.4 | 8.45 | 949 | 652 | 1173 | 728 | 15820 | 1133 | 1.17
| • 10,0 | 88.4 | 113 | 23003 | 7864 | 14.3 | 8.36 | 1150 | 786 | 1434 | 888 | 19368 | 1373 | 1.16
| • 12,0 | 104 | 132 | 26248 | 8977 | 14.1 | 8.24 | 1312 | 898 | 1656 | 1027 | 22782 | 1591 | 1.14
| • 12,5 | 108 | 137 | 27100 | 9260 | 14.1 | 8.22 | 1355 | 926 | 1714 | 1062 | 23594 | 1644 | 1.14
Hinweis: Die mit „•“ gekennzeichneten Abmessungen sind gängig und sollten bevorzugt verwendet werden. Für alle übrigen Abmessungen ersuchen wir um Rücksprache bezüglich Mindestbestellmenge und Lieferzeit. Nicht angeführte Abmessungen und Sonderabmessungen auf Anfrage.